## Sheet1
ID | 対策Item | 反応 | 反応物 | 生成物 | 触媒 | 反応式 | 目的 | 劣化原因 | 反応温度℃ | 反応圧力MPa | 反応時間 h | SV | 反応方式 | 劣化対策 | 実績 | 備考 | 参考文献 | 記載者
M-01 | 触媒 | 酸化 | トリチウム | 重水 | Pd/Al2O3 | T2 + 1/2 O2 → T2O | 原子力再結合 | 担体の結晶変換 |  |  |  |  | 固定層 | γ-Al2O3をα-Al2O3に替えた | 東芝原子力 |  | 特開平5-38432東芝 | 室井 髙城
M-02 | 前処理 | 水素化 | ニトロベンゼン | p-アミノフェノール | Pt/カーボン | Ph-NO2 + H2 → HO-Ph-NH2 | p-アミノフェノールの合成 | 原料中のSO2 |  |  |  |  | 懸濁層 | 原料をH2O2で酸化 |  |  |  | 室井 髙城
M-03 | 触媒 | 水素化 | ビニルアセチレン | ブタジエン | PdTe/Al2O3 | H≡C-CHCH=CH2 + H2 → H2C=CHCH=CH2 | ブタジエンの回収 | Pdの溶出 | 35℃ | 8 MPa |  | WHSV:0.66 | 固定層 | Pdの溶出をPdTe合金化で防止 |  |  | 特公昭62-23726 JSR | 室井 髙城
M-04 | 触媒 | 水素化 | 芳香族 | ナフテン | Ni/珪藻土 | Ph + H2 → Cy | ホワイトオイルの製造 | 原料中のS化合物 | 200℃ | 20 MPa |  | LHSV:0.25 | 固定層 | Ni表面積を増加させることによりSの吸着面を増加させ触媒寿命を2倍にした。触媒調製時SiO2(水ガラス)を添加しNi粒子サイズを制御 |  |  | 特表2002-523230 | 室井 髙城
M-05 | 触媒 | 液相酸化 | ジエチレングリコール | オキシジ酢酸塩 | 2%Pt/カーボン | HOCH2CH2OCH2CH2OH + O2 → NaOOCH2CH2OCH2CH2OONa |  | Ptの溶出 | 50℃ | 0.1 MPa |  |  | 懸濁層 | Pt/カーボンを150℃水素処理することによりPtの溶出を防止 |  |  | 特開昭101916三菱ガス化学 | 室井 髙城
M-06 | 触媒 | 水蒸気改質 | メタノール | CO2, H2 | Ru-MgO/Al2O3 | 4 CH3OH →3 CH4 + 2 H2O + CO2 CH3OH + H2O → CO2 + 3H2 | メタノールから水素製造 | カーボン析出 | 400℃ | 0.1 MPa |  | LHSV:2.0 | 固定層 | 担体のγ-Al2O3にMgOを担持後, Ruを担持することによってカーボン析出の少ない触媒を開発した。 |  |  | 特開昭61-138535三菱重工 | 室井 髙城
M-07 | 触媒 | 水素化 | アセチレン | エタン | 0.15%Pd/SiC | HC≡CH → CH3CH3 | EDC | カーボン析出, 担体のHClによる腐食 | [9 empty] | 室井 髙城
M-08 | 触媒 | 水素化脱クロル | R-114a | R-134a | 0.45%Pd-0.05%Re/カーボン粒 | CF3CCl2F (R-114a) + H2 →CF3CHClF(R-124) + HCl CF3CHClF(R-124) + H2 →CF3CH2F(R-134a) + HCl | 代替フロンの製造 | Pdの凝集 | 230℃ | 0.1 MPa | CT:8.1 sec |  | 固定層 | PdにReを1/10加え合金触媒としてPdの凝集を抑制 |  |  | 特開平01-128942 旭硝子 | 室井 髙城
M-09 | 運転方法 | 還元アルキル化 | ジフェニルアミン | N-(1,3-dimethylbutyl)-N’-phenyl-p-phenylenediamine (6C) | 2%PtSx/カーボン粉末 |  | 劣化防止剤(6C)の製造 | 生成Tarの付着 | 150(SOR)→190(EOR) | 5 MPa | 2 |  | 懸濁層 | 反応後Pt/カーボンを直ちに生成物と分離することによりTarの生成を防止 |  |  |  | 室井 髙城
M-10 | 前処理 | 選択水素化 | ジエン | モノエン | 0.3%Pd/Al2O3 | C5～C9ジオレフィン→C5～C9モノオレフィン | 分解ガソリンの水素化 | Asの付着 |  |  |  |  | 固定層 | 酸化物を添加し高沸の酸化Asとし蒸留塔の塔底からC10+と共に分離除去する。 |  |  | 特開昭53-143607 三菱油化 | 室井 髙城
M-11 | 前処理 | 水素化 | D-グルコース | ソルビトール | Ru/Al2O3 |  | ソルビットの製造 | グルコン酸の吸着 | 120～140℃ | 2.5～5.0 MPa |  |  | 固定層 |  |  |  | Blaiza J. Arena, Applied Catalysis A:219, General. 87 (1992) Elsevier Science Publishers, B.V., Amstrdam | 室井 髙城
M-12 | 前処理 | 酸化 | VOC | CO2, H2O | Pt-Al2O3 Honeycomb | HC + O2 → H2O + CO2 | VOCの触媒酸化除去 | Si化合物 | 250～350℃ | 0.1 MPa |  | GHSV:40,000 | 固定層 |  |  |  |  | 室井 髙城
M-13 | 再生 | 酸化 | VOC | CO2, H2O | Pt-Al2O3 Honeycomb | HC + O2 → H2O + CO2 | VOCの触媒酸化除去 | 金属成分の付着 |  | 0.1 MPa |  | GHSV:40,000 | 固定層 | 劣化したPt-ハニカムをアルカリ洗浄により再生する。 |  | 酸処理よりもアルカリ処理が適している。洗浄によりP, Sn, Na, Pbが除去されBET表面積が大きく回復されている。 | James Chen, Ronald M. Heck, Robert J. Farrauto, Catalysis Today, 11 (1992) 517-545 | 室井 髙城
M-14 | 運転方法 | 水素化 | C9石油樹脂 | 水素化C9石油樹脂 | Pt/Al2O3 |  | C9樹脂中のオレフィン、芳香環の水素化による透明樹脂の製造 |  | 295～305℃ | 10MPa |  |  | 固定層, トリクルベッド | Up flowをDown flowにすることにより触媒寿命を著しく改善 |  | Up flowでは触媒寿命は1週間であった。Down flowとして触媒寿命を1年にすることができた。 | 特開平1-190704 荒川化学 | 室井 髙城
M-15 | 前処理 | 水素化 | マレイン酸 | コハク酸 | 5%Pd/カーボン粉末 | (CHCOOH)2 + H2 → (CH2COOH)2 | コハク酸の製造 | 原料中のCu | 60～90 | 0.1～1.0 | 5～6h |  | 懸濁床 | 原料中のCuのイオン交換樹脂による除去 |  | 着色防止剤混入量 Cu 0.11ppm, イオン交換樹脂処理後 0.01ppm | 特開昭61-204148川崎化成 | 室井 髙城
M-16 | [17 empty] | 室井 髙城
M-17 | 触媒 | アセトキシレーション | エチレン, 酢酸, 酸素 | 酢酸ビニル | PdAu/SiO2 | CH2=CH2 + AcOH + 1/2 O2 →CH2=CH(OAc) + H2O | 酢酸ビニルの製造 | Pdの凝集 | 120～160℃ | 0.5～1.0 MPa |  |  | 固定層 | 表面リッチ により寿命改善 |  | The STY of vinyl acetate catalyst, eggshell type gives 1.68 time compare with egg white type of catalyst, 1.05 times after 3,000 hrs. | USP4,048,096 Dupont | 室井 髙城
M-18 | 触媒 | アセトキシレーション | ブタジエン | 1,4-ジアセトキシブテン | Pd-Te/カーボン粒 |  | 1,4-BGの製造 | Pdの溶出 | 70 ℃ | 7 MPa |  |  | トリクルベッド | PdをTeで合金化しPdの溶出を防止 |  |  | 竹下,石川, PETROTECH 36, Vol.4, No.1 (1981) | 室井 髙城
M-19 | 触媒 | メタセシス | C4 ラフィネート | プロピレン | Ag-ZSM-5 | C4’ → C3’ | プロピレンの製造 | 再生時のZeoliteの脱アルミ,再生時H+の脱離により劣化 | 580℃ | 2kg/cm2 |  | WHSV:14.7 | 固定層,スウィング | Na型ZSM-5を用いAgを添加することにより反応時にはAg+として反応に関与する。再生時Agは酸化しAgOとなり安定。更にSteam 処理を行いゼオライトを安定化させている。 |  | 石田浩, 触媒学会, Vol.50, No.2, 185 (2008) |  | 室井 髙城
M-20 | 再生 | 脱硫 | 重質油 | 脱硫油 | MoNiMg/Al2O3 |  | 触媒再生 | 再生時の粉化 | 350～430℃ | 14～ MPa25 |  | LHSV:0.1～0.5h-1 | 固定層 | Mo, Niを含浸する前の担体にMgを加えると粉化の少ない脱硫触媒が得られる。 |  |  | 特開2005-254083 石油産業活性化センター, 出光興産 | 室井 髙城
M-21 | 触媒 | 水素化 | 軽油 | 脱芳香族軽油 | Pt-Pd-SiO2 |  | 軽油中の芳香族の水素化 | 硫黄化合物 | 250-280℃ | 2 MPa |  | LHSV:5.0 | 固定層 | 硫黄化合物による被毒をSiO2-Al2O3担体とPt-Pdの合金化により解決 |  | ジベンゾチオフェンの存在下でのデカン中のテトラリンの水素化 Pd: 1.2%, Pt:1.2% Pd-Pt: 0.9-0.3% | Marius, Vaarkamp, Chemical Catalyst News Engelhard, Nov.2000 | 室井 髙城
M-22 | 触媒 | 異性化 | FCCガソリン | イソパラフィン | Pd -Pt-SO4-ZrO2-Al2O3 | ナフサの異性化 | FCCガソリンの異性化 | 硫黄化合物 | 195℃ | 3.1 MPa | H2/Oil = 2 mol | LHSV 1.5h-1 | 固定層 | Pt-SO4-ZrO2-Al2O3にPdを添加することによる耐S異性化触媒 |  | Pt-SO4-ZrO2-Al2O3にPdを添加することにより耐S異性化触媒を開発した。PdはAl2O3上にあり合金化されていない。Pd/Al2O3とPt-SO4-/ZrO2- Al2O3によるアンサンブル効果である。 | 渡辺克哉，PETROTECH, Vol.28, No.10 731 (2005) | 室井 髙城
M-23 | 触媒 | 酸化エステル化 | エチレングリコール | グリコール酸メチル | Au-Pd- Ti-SiO2 | HO-CH2CH2-OH + CH3OH + O2 → HO-CH2COOCH3 + H2O | エチレングリコールの直接酸化エステル化 | Auの溶出 | 110℃ | 2MPaG | 6hrs, メタノール溶媒 |  | 懸濁層 | AuにPdを添加することによるAuの溶出抑制 |  | 7.8%Au- Ti-SiO2を開発した。酸化雰囲気であるためAuは溶出する。Pdを添加することによりAuの溶出は抑制されている | JP 2004-181357 A 日本触媒 | 室井 髙城
M-24 | 運転方法 | COと亜硝酸メチルによるDMCの合成 | CO, 亜硝酸メチル | ジメチルカーボネート | 1%Pd-1.2%CuCl-CG | CO + 2 CH3ONO → CO(OCH3)2 |  | Pd++のPd0化 | 100～150℃ | 0.1～0.5 MPa |  |  |  | HClを導入 | 宇部興産 |  | 松崎徳雄, 触媒, Vol.41, No.1, 53 (1999) 宇部興産 | 室井 髙城
M-25 | 触媒 | 異性化 | テトラヒドロジシクロペンタジエン | アダマンタン | Pt-HY-Zeolite |  | アダマンタンの合成 | カーボン析出 | 325℃ | 5 MPa |  | WHSV=2.4 | 固定層 | Ptを添加し水素を導入することによりカーボン質の生成を抑制 |  | HYにPtを担持させ水素を共存させることによりコークの前駆体が水素化分解されコークの生成を抑制される。CHx + H2 → CH4 | 小島, 斉藤, 緒方, 鶴田, ゼオライト, Vol.21, No.4 ,124 (2004) | 室井 髙城
M-26 | 触媒 | 異性化 | FCCガソリン | イソパラフィン | Pd -Pt-SO4-ZrO2-Al2O3 | ナフサの異性化 | オクタン価向上 | 硫黄化合物 | 195℃ | 3.1 MPa |  | LHSV 1.5 | 固定層 | Pt-SO4-ZrO2/Al2O3にPdを添加することによる耐S異性化触媒 |  | Pt-SO4-ZrO2/Al2O3にPdを添加することにより耐S異性化触媒を開発した。PdはAl2O3上にあり合金化されていない。Pd-Al2O3とPt-SO4-ZrO2- /Al2O3によるアンサンブル効果である。 | 渡辺克哉，PETROTECH, Vol.28, No.10 731 (2005) | 室井 髙城
M-27 | [17 empty] | 室井 髙城
M-28 | [17 empty] | 室井 髙城
M-29 | 触媒 | 水蒸気改質 | 灯油 | 合成ガス | Ru/ZrO2 | 灯油 + H2O → CO + H2 | 燃料電池 | カーボン析出 | 700℃ |  |  | LHSV: 9.6 | 固定層 | 担体にZrO2を用いる。 |  | 前段でα-Al2O3を用い炭化水素の分解を700℃で行い後段でRu-ZrO2-MgO-CoO2-α-Al2O3を用い650℃で反応を行うと更にカーボンの析出が抑制される。 | 特開2001-270705 出光興産 | 室井 髙城
M-30 | 運転方法 | 水素化 | ロジン | 水素化ロジン | 1%Pd/カーボン粒 | アビエチン酸 + H2 →テトラヒドロアビエチン酸 | ロジンの水素化 | 原料中の硫黄 | 240～250℃ | 3.15 MPa |  |  | Down Flow | 多段で反応させ毎日1基の触媒を交換する |  | 約60 L程度の小さな反応器が7基用いられている。触媒は原料のロジン中の硫黄化合物により劣化する。触媒寿命は約１週間であるので触媒は毎日1基ずつ交換される。１週間で劣化した触媒はまだ活性は残っているのでDihydroabietic acid の製造に用いることができる。ここでの触媒寿命は約１ヶ月である |  | 室井 髙城
M-31 | 運転方法 | 水素化 | ベンゼン | シクロヘキサン | 0.5%Pt/Al2O3 |  | 高純度シクロヘキサンの製造 | 原料中の微量硫黄 |  |  |  | 反応器を3基シリーズに用い触媒を1年に一基の触媒を一度交換する | 固定層 | 反応器を3基シリーズに用い触媒を1年に一基の触媒を一度交換する | ARCOプロセス | 原料ベンゼン中の微量のSで被毒される。そのため反応器がシリーズに3基設置されている。最初原料のベンゼンは反応器＃1 →＃2 →＃3 の順序で水素化されるが, 触媒が劣化したら＃1の反応器の触媒を新触媒と取り替えて原料を＃2 →＃3 →＃1の順序で水素化し再度触媒が劣化したら＃2の反応器の触媒を新触媒と取り替えて原料を＃3 →＃1 →＃2の順序で水素化する。新触媒は絶えず最終の反応器に来るように充填される。 |  | 室井 髙城
M-32 | 触媒 | 水素化脱クロル | R-114a | R-134a | Pd-Re/カーボン粒 | CF3CCl2F (R-114a) + H2 → CF3CHClF(R-124) + HCl CF3CHClF (R-124) + H2 → CF3CH2F (R-134a) + HCl |  | Pdのシンターリング | 250℃ | 0.1Mpa | C.T. 8.1 sec |  | 固定層 | PdをReで合金化することによりシンターリングを抑制 |  | 脱クロルによりHClが生成されるために担体に不活性なカーボン粒を用い更にPdの凝集を抑制するためにReで合金化した。 | 特開平1-128942 旭硝子 | 室井 髙城
M-33 | 触媒 | ヒドロホルミル化 | 1-ドデセン |  | RhH(CO)(PPh3)3 |  |  | 配位子の脱離 | 85℃ | 0.1 MPa | 0.5 |  | 均一系 | RhH(CO)(PPh3)3と過剰のPPh3を加えた1-ドデセンのヒドロホルミル化では蒸留分離を繰り返すことにより活性は低下してしまう。この系にジフェニルホスフィン酸(Ph2POH)を添加すると蒸留の際に劣化しない |  |  | 吉村典昭, 「触媒劣化メカニズムと防止対策」技術情報協会, 139, (1995) | 室井 髙城
M-34 | 触媒 | ヒドロホルミル化 | アリルアルコール | 1,4-ブタンジオール | RhH(CO)(PPh3)3 |  | アリルアルコールのヒドロホルミル化 | 配位子の脱離 | 60℃ | 1atm | トルエン溶媒, CO/H2=1/3 |  | 均一系 | 繰り返し使用により劣化したRhH(CO)(PPh3)3にジフェニルホスフィノブタンを添加すると活性は元に戻る。大過剰のPPh3と少量の配位力の強い二座配位子であるジフェニルホスフィノブタンを共存させ配位不飽和錯体の形成により活性低下を抑制した。 |  |  | 吉村典昭, 「触媒劣化メカニズムと防止対策」技術情報協会, 139 (1995) | 室井 髙城
M-35 | 触媒 | 酸化 | ナフタレン | 無水フタル酸 | SiO2をベースにしたV2O5-アルカリ-硫黄化合物触媒 |  | 無水フタル酸の合成 | 多孔性SiO2は高温水蒸気下で一次粒子が会合し表面積は低下する。酸化反応では水が生成するのでSiO2ベースの触媒は劣化が進行する | 350℃ |  |  |  | 流動床 |  |  |  | 特開平11-5031 川崎製鉄, 触媒化成 | 室井 髙城
M-36 | 触媒 | 酸素水素反応 | 水素, トリチウム | H2O, T2O | Pd/Al2O3 SUS 網 | H2, T2 + 1/2 O2 → H2, T2O | 原子力発電所 水蒸気中の水素ガスの除去 |  | 入口148℃出口< 400℃ |  |  |  |  | 触媒層の保温保管 |  |  | 北陸電力 News Release H20年4月30日 | 室井 髙城
M-37 | 触媒 | 酸素水素反応 | 水素, トリチウム | H2O, T2O | Pd/Al2O3 SUS 網 | H2, T2 + 1/2 O2 → H2, T2O | 原子力発電所 水蒸気中の水素ガスの除去 | ベーマイト化アルミナの変化, 潤滑油の付着 | 140℃ |  |  |  |  | 触媒焼成, 潤滑油の変更 |  |  | 北陸電力 News Release 2009年6月23日 | 室井 髙城
M-38 | 触媒 | COのメトキシ化 | CO, CH3ONO | ジメチルカーボネート | Pd-Cu/CG | CO + 2 CH3ONO → (CH3O)2CO + 2N | ジメチルカーボネートの合成 | ジメチルカーボネートの合成 | 100～130℃ | 常圧～5kg/cm2G |  |  | 固定床 | 数ppmの塩素添加 |  |  | 松崎徳雄, 触媒, Vol.41, No.1, 53 (1999) | 室井 髙城
M-39 | 触媒 | メタセシス | C4ラフィネート | プロピレン | ZSM-5のNa型にAgイオン交換担持触媒 |  | ブテンからプロピレンの合成 | カーボン析出 | 530～600℃ | 0.1～0.5 MPa |  |  | 固定床, Swing reactor |  |  | 非プロトン型ゼオライトを用いることによりカーボン質の生成抑制 | JP 3707607 B2 2005.10.19 旭化成 | 室井 髙城
M-40 | 触媒 | 水和 | シクロヘキセン | シクロヘキサノール | ハイシリカZSM-5 |  | シクロヘキサノールの製造 | 高沸物のゼオライト細孔の閉塞とゼオライトからの脱アルミニウム | [5 empty] | 過酸化水素による再生 |  |  | 石田浩「ゼオライト触媒開発の新展開」シーエムシー出版, 197, (2004) | 室井 髙城
M-41 | 触媒 | 酸化 | ポリエチレングリコールアルキルエーテル | ポリエチレングリコールアルキルエーテルカルボン酸 | 2%Bi-0.25%Se-5%Pd/カーボン粉末 | R-(OCH2CH2)nOH + O2 →R-(OCH2CH2)n-1OCH2COOH | ポリエチレングリコールアルキルエーテルカルボン酸の合成 | 酸素の吸着 | 70℃ |  |  |  | 懸濁層 | 重金属での修飾 |  |  | 木村洋, 67th CATSJ Meeting Abstract: No B1, 触媒, Vol. 33, No.2 (1991) | 室井 髙城
M-42 | 再生 | アミネーション | エチレングリコール, NH3 | ジエタノールアミン | La-バインダーレスゼオライト | NH3 + EO → MEA, MEA + EO → DEA | ジエタノールアミンの選択合成 | 高沸物によるゼオライト細孔の閉塞 | 360～390K | 10～14 MPa |  |  | 固定床 | ゼオライト細孔内を閉塞した重合物をNH3で洗浄再生 |  |  | 常木 英昭, 触媒, Vol.47, No.3, 196 (2005) | 室井 髙城
M-43 | 触媒 | エステル化 | エチレン, 酢酸 | 酢酸エチル | H4SiW12O40/SiO2 | C2H4 + AcOH → AcOC2H5 | 酢酸エチルの製造 | Liの添加によるHPAによる酸強度の調整 | [6 empty] | インドネシア, 昭和電工(大分) | ブテン類の生成とブテン類の二量化, 更に重合による活性点の被毒が触媒劣化の主原因であることが見つけられ。ヘテロポリ酸の酸強度をLiの微量添加よりブテン類の生成の抑制。ブテン類の選択性は0.3%以下に抑制されている。 | 内田, 中條, 畑中, 辻, 触媒, Vol.49, No.6, 403 (2007) | 室井 髙城
M-44 | 触媒 | NOx吸蔵 | 自動車排ガス |  | NOx吸蔵触媒 | BaSO4 + 4H2 →BaO + H2S + 3 H2O | 自動車触媒 | ガソリン中のSによる被毒 | [5 empty] | Rh/ZrO2による水蒸気改質水素による再生 |  |  | もうクルマは空気を汚さない 石油学会 化学工業日報 2004 | 室井 髙城
M-45 | 担体 | 酸化 | 自動車排ガス |  | 三元触媒 |  | 自動車触媒 | 熱劣化 | [5 empty] | 希土類の添加によるγ-Al2O3の耐熱性向上 |  |  |  | 室井 髙城
M-46 | 再生 | 水素化 | ジエン | モノエン | Pd/Al2O3 |  | 分解ガソリンの製造 | 再生時加圧スチームによるアルミナの結晶変換 | [9 empty] | 室井 髙城
M-47 | 触媒 | 酸化エステル化 | エチレングリコール | グリコール酸メチル | Au-Pd/ Ti-SiO2 | HO-CH2CH2-OH + CH3OH + O2 →HO-CH2COOCH3 + H2O | グリコール酸メチルの製造 | Auの溶出 | 110℃ | 2 MPa | 6h |  |  | Pdを添加することによりAuの溶出防止 |  |  | JP 2004-181357 日本触媒 | 室井 髙城
M-48 | 前処理 | 水素化 | ベンゼン | シクロヘキセン | 1%Ru/LaOH, NaOH, ZnO | ベンゼン + H2 → シクロヘキセン | シクロヘキセンの製造 | 原料に含まれている微量のFeが触媒に蓄積 | [5 empty] | 反応器から溶出するFeにより劣化, Niメッキを施す |  | オーステナイト系ステンレス鋼でFeが溶出 | 特開昭62-67033 旭化成 | 室井 髙城
M-49 | 触媒 | 酸化 | 自動車排ガス |  | Pd/Al2O3 | PdO → Pd + 1/2 O2 | 排ガス浄化 | PdOの分解によるPdのシンリング | [5 empty] | Pd/Al2O3に希土類を添加 |  |  | 青野紀彦, 触媒の劣化原因解析と防止対策, 技術情報協会, 209, (2006) | 室井 髙城
M-50 | 触媒 | 重合, 脱水 | メタノール | プロピレン | 塩基修飾ZSM-5 | 3CH3OH → CH2=CHCH3 + 3H2O | プロピレンの製造 | カーボン析出 | 450～470℃ | 5 MPa |  | WHSV 0.5-1.0 | 固定床 | 塩基修飾ZSM-5 |  |  | Harald Koempel, Waldemar Liebner, Natural Gas W. Liebner, H. Koempel, Lurgi, Block 3, Forum 15, 「Gas to propylene: Report on commercialization by Lurgi」World Petroleum Congress Mitrajit Mukherjee et.al. Oil & Gas Journal, July 10, 48-54(2006)(2005)Conversion Ⅷ | 室井 髙城
M-51 | 再生 | 重合, 脱水 | メタノール | エチレン, プロピレン | SAPO-34 | CH3OH → CH2=CH2 + CH2=CHCH3 | エチレン, プロピレンの合成 | カーボン析出 | 435℃ | 5 psig |  | WHSV = 2.5 h-1 (MeOH) |  | 連続再生 |  |  | Chen J Q, Vora B V, Pujado P R (UOP LLC) Gronvold A, Fuglerud T, Kvisle S (NorskHydro ASA) Stud Surf Sci Catal Vol 147, 1-6 (2004) | 室井 髙城
M-52 | 再生 | アセトキシレーション | ブテン, ブタン | オクタン | Pt-HY-Zeolite |  | ハイオクタンガソリンの製造 | 高分子化合物の生成 | 60～90℃ |  |  | SV 0.1～0.5 | 固定層 | 200℃H2で再生 |  |  |  | 室井 髙城
M-53 | 触媒 | 三元触媒反応 | 自動車排ガス |  | Rh-ZrO2/Al2O3 |  | 排ガス浄化 | 高温でのRhAl2O3の生成 | [5 empty] | RhをあらかじめZrO2に担持してからA2O3 Slurryを調製 |  | RhはAl2O3と反応しアルミン酸Rhを形成する。Rh2O3 + Al2O3 → RhAl2O3 | 青野紀彦, 触媒の劣化原因解析と防止対策, 技術情報協会, 209, (2006) | 室井 髙城
M-54 | 運転方法 | 還元アミノ化 | p-メチルフェノール, p-メチルアニリン | ジメチルジフェニルアミン | 5%Pd/カーボン粉末 |  | ジメチルジフェニルアミンの合成 | NH3の添加によりTar生成抑制 | 220℃ | H2:27 atm |  |  | 懸濁床 | フェノール類とアニリン類を1:1のモル比としNH3を共存させることによりTar成分を生成することなくSel.90%でジフェニルアミンを得ることができる。 |  |  | 入内島忍, 山本智, 「アロマティックス」Vol.54, No.1,(2002) | 室井 髙城
M-55 | 前処理 | アセトキシレーション | エチレン, 酢酸, 酸素 | 酢酸ビニル | Ag/Ion Exchange resin |  |  | 酢酸中に含有するIの吸着 | [5 empty] | Ag/IRによるIの吸着除去 |  |  | 特開平5-246935 ヘキストセラニーズ | 室井 髙城
M-56 | 触媒 | 水素化分解 | シュウ酸ジメチル | エチレングリコール | B-Cu/SiO2 | DMO + H2 → EG + CH3OH | エチレングリコールの製造 | Cuのシンターリング | 290℃ | 3.0MPa |  |  | 固定層 | CuにBの添加 |  |  | Haiqiang Lin, Zhe He, Ping He, Youzhu Yuan, TOCAT-5, O-C04 (2010) | 室井 髙城
M-57 | 再生 | 改質(脱水素, 異性化) | 直留ガソリン(C5+ ) | 改質ガソリン | Pt-Re/Al2O3 |  | ガソリンの改質 | Ptのシンターリング |  |  |  |  | 固定床(半再生型) | Cl2によるPtの再分散 |  | 1～2年に一度, カーボンバーンとその後のRejuvenation(塩素処理)によってPtの再分散が行われているPtOxClxが担体上を移動し再分散すると推定されている。再生回数は4～5回でトータルの触媒寿命は5～10年である。 | J.F. Franck, G. Martino, Progress in Catalyst Deactivation, Martinus Nijhoff, 355,(1982) | 室井 髙城
M-58 | 触媒 | SCR | NO | N2 | V2O5/TiO2 | NOx + NH3 → N2 + H2O | 排煙脱硝 | 担体がSに被毒される | [5 empty] | 担体にTiO2を用いる。 |  |  | 中島史登, 触媒, Vol.32, No.4, 236 (1990) | 室井 髙城
M-59 | 運転方法 | 気相酸化 | CO | CO2 | Pt/ハニカム触媒 | CO + 1/2 O2 → CO2 | 熱回収 | 亜硫酸塩の付着 | 410℃ | 0.1 MPa |  |  | 回転体 | 反応温度の最適化 |  |  | 室井高城, 工業触媒の劣化対策と再生, 活用ノウハウ, サイエンス＆テクノロジー,121, (2008) | 室井 髙城
M-60 | 運転方法 | 水素化脱硫 | 脱硫軽油 | 軽油 | Co-Mo/Al2O3 | RS + H2 → RH + H2S | 軽油の水素化脱硫 | カーボン析出 |  | 5 MPa |  |  |  | 高水素圧での運転によるコーク生成の抑制 |  |  | 牛尾 賢, 触媒劣化メカニズムと防止対策, 技術情報協会, 252, (1995) | 室井 髙城
M-61 | 運転方法 | 異性化 | クロロトルエン | p-クロロトルエン | MFI型ゼオライト |  | クロロトルエンの異性化 | カーボン析出 | 290℃ | 3.0Mpa |  | WHSV:8.0 | 液相固定床 | 置換基を持たないベンゼンでクロロトルエンを希釈 |  | 活性劣化原因を究明するために触媒に付着した高沸点化合物の分析を行った結果, ジフェニルメタン誘導体であることが分かった | 岩山一由、多田国之 70 th CATSJ Meeting Abstracts: No. 1E 107 | 室井 髙城
M-62 | 触媒 | 異性化 | ジクロロトルエン | 2,6-ジクロロトルエン | Re/MFI |  | 2,6－ジクロロトルエンの合成 | ジフェニルメタン誘導体の生成 | 350℃ | 3.0MPa |  | WHSV: 0.6 | 固定床 | 水素化活性の低いReを担持させることにより長寿命化。 | 東レ | ジフェニルメタンの誘導体はメチル基の水素の引き抜きによる脱クロルにより生じるので必要な水素を供給すれば生成は抑制されるものと推定。水素を共存させClと反応させるためにPtやPdを触媒に担持させたがPtは水素化分解が多く使用できなかった。 Pdは劣化が少ない。最終的に水素化活性の低いReを担持させることにより長寿命化。 | 岩山一由、多田国之 70 th CATSJ Meeting Abstracts: No. 1E 107 | 室井 髙城
M-63 | 運転方法 | 酸化脱水素 | ブテン | ブタジエン | Mo12Bi5Co2.5Ni2.5Fe0.4Na0.35B0.2K0.08Si24Ox | CH3CH=CHCH3 + 1/2 O2 → CH2=CH-CH=CH2 + H2O | ブタジエンの合成 | Moの気化とカーボン付着 | 390-400℃ |  |  |  | 固定床多管 | スチーム処理によるZnの安定化とゼオライト細孔内の強酸性の低減 |  |  | JP 2012-197272 三菱化学 | 室井 髙城
M-64 | 触媒 | 環化脱水素 | 軽質オレフィン | 芳香族 | Zn/H-ZSM-5/Al2O3 | C3,C4オレフィン → 芳香族 | 芳香族の製造 | Znの飛散とコークの生成 | 500-550℃ | 0.3-0.7 MPa |  | WHSV: 2-4 | 固定床 反応塔切換え方式 3~4日ごと再生 |  |  |  | 赤石正,触媒学会, 触媒技術の動向と展望, 79, 1996 | 室井 髙城
M-65 | 再生 | 脱水素環化 | 軽質オレフィン | 芳香族 | Zn/H-ZSM-5/Al2O3 | C3,C4オレフィン → 芳香族 | 芳香族の製造 | カーボン析出 | 500-550℃ | 0.3-0.7 MPa |  | WHSV: 2-4 | 固定床 反応塔切換え方式 | 再生にN2を用いることによるコーク燃焼水分の調整3~4日ごと再生 |  |  | 石油精製プロセス, 石油学会, 講談社, 254, 1998 | 室井 髙城
M-66 | 再生 | 脱水素環化 | LPG | 芳香族 | Ga-Silicate | LPG → 芳香族 | 芳香族の製造 | カーボン析出 | 450～580℃ | 0.1～0.7 MPa |  |  | 固定床 二塔切換え方式 | ドライN2ガスでの再生 |  | Z-Former1990年 三菱石油川崎製油所 200 BPSD デモプラント 1 年稼働窒素ガスを用いて再生 酸素濃度 0.5-2%コーク燃焼発生水分触媒劣化モレキュラーシープ型ガスドライヤーシステム | 石油精製プロセス, 石油学会, 講談社, 256, 1998 | 室井 髙城
M-67 | 再生 | メタセシス | エチレン | プロピレン | Cu-SAPO-34 | 3 CH2=CH2 → 2 CH3CH=CH2 | プロピレンの製造 | カーボン前駆体 | 400℃ | 0.1 MPa |  |  | 流動床 | H2によるゼオライトの再生 |  |  | JP2011-78962A 三菱化学 | 室井 髙城
M-68 | 再生 | アセトキシレーション | プロピレン,酢酸 | 酢酸アリル | Pd-Cu/SiO2 | CH3CH=CH2 + AcOH + 1/2 O2 → CH3CH=CH(OAc) + H2O |  | ハルツの付着 | 160℃ | 0.5 MPa |  |  | 固定床 Multi tubular | 水洗浄 |  | 触媒に付着したハルツ, 樹脂化物, アルカリ金属, 酢酸塩を洗浄除去触媒, 酢酸Kを含浸乾燥 | 特開平4-131136 昭和電工 | 室井 髙城
M-69 | 触媒 | 脱水素 | エチルベンゼン | スチレン | Mg-Fe-K-CrOx | C6H5CH2CH3 → C6H5CH=CH2 + H2 | スチレンの製造 | アルカリの飛散とカーボン析出 | 550～620℃ |  |  |  |  | Fe-K-Cr系触媒にMg添加 |  | 触媒の寿命:１～2年Fe-K-Cr系触媒にMgの添加は活性種K2Fe2O4の生成量を増加させ活性と安定性を向上させ酸化鉄の粒成長を抑制 | 運永秀美, 触媒, Vol.33, No1, 9 (1991) | 室井 髙城
M-70 | 再生 | Chichibabin | アセトアルデヒド, NH3 | ピリジン | Tl-ZSM-5 | CH3CHO + HCHO + NH3 → ピリジン | ピリジンの製造 | カーボン析出 | 450℃ |  |  |  | 固定層スウィング | 焼成後メタノールによるゼオライトの再生 |  |  | 特開平3-207454広栄化学, 住友化学 | 室井 髙城
M-71 | 再生 | 水素化 | アルキルアントラキノン | アルキルハイドロキノン | 0.3%Pd-Al2O3 10meshφ |  | 過酸化水素の製造 | 高分子化合物の生成 | 40℃ | 0.1～0.5MPa |  |  | 固定床 | NH4OH処理 |  |  | USP 3,901,822 FMC James Chen, Ronald M. Heck, Robert J. Farrauto, Catalysis Today, 11 (1992) 517-545 | 室井 髙城
M-72 | 再生 | ベックマン転位反応 | シクロヘキサノンオキシム | ε-カプロラクタム | ハイシリカゼオライト |  | ε-カプロラクタムの製造 | カーボン析出 | 350℃ |  | WHSV=3.1 hr-1 |  | 流動床(工業化プロセス) | メタノール共存下での再生 | 住友化学気相ベックマン |  | 特開平3-207454広栄化学, 住友化学 | 室井 髙城
M-73 | 再生 | メタセシス | エチレン, 2-ブテン | プロピレン | WO3/ハイドロタルサイト | CH2=CH2 + CH3CH=CHCH3 →2 CH3CH2=CH2 | プロピレンの製造 | カーボン析出 | 330～400℃ |  |  |  | 固定層スウィング | 系内で微量水素導入 |  |  | WO2006-093058三井化学 | 室井 髙城
M-74 | 触媒 | 接触分解 | ナフサ | エチレン, プロピレン, 芳香族 | P-B-ZSM-5 |  | ナフサの分解 | 脱アルミニウム | 670℃ |  |  |  | 流動層 | ZSM-5 ベース, 脱アルミニウムによる活性低下抑制 リン酸アルミニウムとホウ酸を加えてスプレードライ後, 焼成して製造 |  |  | Curtis N. S.C. Kang, S. Choi, S.H. Oh Y.K Park, Spring National Meeting - Houston, Texas,KBR Internal (2007) | 室井 髙城
M-75 | 前処理 | 水蒸気改質 | ヘキサン | 合成ガス | Ru/Al2O3 | n-ヘキサン + H2O → CO + H2 | 合成ガスの製造 | 硫黄 |  | 0.95 MPa |  |  | 固定床 |  |  |  | 岡田 治, 触媒の劣化原因解明と防止対策, 技術情報協会, 199, (2006) | 室井 髙城
M-76 | 触媒 | 自動車三元触媒 | 自動車排ガス | 浄化排ガス | Pt/CeO2 |  | 自動車排ガス浄化 | Ptのシンターリング |  |  |  |  | 固定床 ハニカム | CeO2とPtの相互作用によるシンターリングの抑制 |  |  | 長井康貴, 触媒, Vol.49, No.7, 591 (2007) | 室井 髙城
M-77 | 触媒 | 自動車三元触媒 | 自動車排ガス | 浄化排ガス | Rh/Nd/La-ZrO2 |  | 自動車排ガス浄化 | Rhのシンターリング |  |  |  |  | 固定床 ハニカム | Nd2O3とRhの相互作用によるシンターリングの抑制 | トヨタ自動車 | Nd2O3を介したRhとLa-ZrO2による相互作用 |  | 室井 髙城
M-78 | 触媒 | 酸化 | 自動車排ガス | 浄化排ガス | Pd-Ba/Al2O3 | CO, HC. + O2 → CO2 + H2O | 自動車排ガス浄化 | PdOの分解 |  |  |  |  | 固定床 ハニカム | PdへのBa添加 |  | Pdは酸化雰囲気でPdOを形成し容易にシンターリングを生じないが, PdOがPdに分解すると容易にシンターリングを生じる。PdOの分解抑制にBa添加が有効 | 青野紀彦, 触媒の劣化原因解析と防止対策, 技術情報協会, 209, (2006) | 室井 髙城
M-79 | 再生 | 酸化脱水素 | ブテン | ブタジエン | Mo12Bi0.60Fe1.8Ni0.09K0.09Rb0.05Mg2.0Ce0.75/SiO2(50%) |  | ブタジエンの合成 | カーボン析出 | 360℃ | 50 kPaG | 接触時間2.5 g・sec/cc | n-ブテン濃度8vol%, 空気量出口酸素濃度0.3～0.7 vol%に調整, 接触時間2.5 g・sec/cc |  | 再生時触媒が還元されないよう酸素を残す |  |  | 特開2012-92092 旭化成ケミカルズ | 室井 髙城
M-80 | 運転方法 | 水素化 | シスタミン | システアミン | 5%Pd/カーボン粉末 | HSCH=CHNH2 + H2 →HSCH2CH2NH2 | システアミン | 水素化分解によるSの遊離 | 100℃ | 1 MPa | 4hrs |  | 懸濁床 | 低触媒量での反応 | 活性が高すぎると副反応である水素化分解が生じ触媒毒となるSが遊離するためではないかと思われる。 |  | 特公昭63-44741 宇部興産 | 室井 髙城
M-81 | 前処理 | 水素化 | α-メチルスチレン | クメン | Cu/SiO2 |  | クメンの回収 | Cu触媒の酸化 | 170℃ | 1.4 MPaG |  |  | 固定床 | CHPの濃度を下げることによりCu触媒の変質を防止 |  |  | 特開2004-210734 住友化学 | 室井 髙城
M-82 | 運転方法 | 水素化 | クミルアルコール | クメン | Cu/SiO2 |  | クメンの回収 | Cu触媒の変質 | 180℃ | 1.6 MPaG |  |  | 固定床 | 原料中の水分濃度の削減 |  |  | 特開2004-203753 住友化学 | 室井 髙城
M-83 | 再生 | 脱水素環化 | メタン | ベンゼン, H2 | Mo2C/ZSM-5 | 6 CH4 → C6H6 + 9 H2 | ベンゼンと水素製造 | カーボン前駆体の析出 | 700℃ |  |  |  |  | 高温水素で頻繁に再生 |  |  | 特許第3985038 産総研 | 室井 髙城
M-84 | 再生 | アルキル化 | ブテン, ブタン | アルキレートガソリン | 0.5%Pt/USY | イソブテン + イソブタン → アルキレートガソリン | アルキレートガソリンの製造 | オレフィン重合物の付着 | 90℃ | 2.1 MPa |  | WHSV(olefin)=0.19 |  | 反応条件と同一条件で水素溶解ブタンで再生 |  |  | US005986158A Akzo Nobel | 室井 髙城
M-85 | 触媒 | 酸化 | 亜硫酸ガス | SO3 | 撥水カーボン | SO2 + 1/2 O2 → SO3 | 排煙脱硫 | 生成希硫酸による触媒被覆 | 50℃ |  |  | GHSV=1,500 h-1 |  | 撥水触媒による触媒寿命の延長 |  |  | 武田大, 川村和茂,乗京逸夫,触媒, Vol.46, no.2,175(2004) 特開2003-47929 千代田化工, 北陸電力 | 室井 髙城
M-86 | 前処理 | 精製 | プロピレン | 高純度プロピレン | 49%Ni/SiO2(43.3%)(NiO 34%, Ni 22.7%) | COS + H2O → H2S + CO2 H2S + NiO or Ni →Ni3S2 + H2O | ポリプロピレンの製造 | COSによる重合触媒劣化 | 15℃ | 15 bar |  | LHSV= ～10 h-1 | 固定床 | COSの除去 | Fina 精製プロセス | 無水素, COSの加水分解とSの吸着 | 特開S61-76425 FINA, Oil & Gas Journal Oct. 10 (1994) | 室井 髙城
M-87 | 触媒 | 酸化 | 煤 | 二酸化炭素 | AgPd/Al2O3/SiC | C + O2 → CO2 | 煤の燃焼除去 | Agのシンタリング | 600℃ |  |  |  |  | AgとPdの合金化 |  |  | 古川, 他, 触媒学会第108回触媒討論会 P036 三井金属(2011) | 室井 髙城
M-88 | 触媒 | 酸化 | 煤 | 二酸化炭素 | Ag/SnO2 | C + O2 → CO2 | 煤の燃焼除去 | Agのシンタリング | [5 empty] | PdとSnO2の相互作用によるシンタリング防止 |  |  | 清水研一,沢邊恭一, 薩摩篤, 触媒, Vol. 54, No.4, 228 (2012) | 室井 髙城
M-89 | 触媒 | 自動車排ガス処理 |  |  | Pd/ペロブスカイト(インテリジェント触媒) |  | 自動車三元触媒 | Pd シンタリング | [5 empty] | ペロブスカイト構造によるPdの安定化 |  |  | 上西、田中（ダイハツ）触媒Vol.45, No.4, 282 (2003)ダイハツ | 室井 髙城
M-90 | 触媒 | 自動車排ガス処理 |  |  | Pt/ペロブスカイト, Rh/ペロブスカイト(スーパーインテリジェント触媒) | CO, HC, NOx → CO2, H2O, N2 | 自動車三元触媒 | Pt, Rh シンタリング | [5 empty] | ペロブスカイト構造による安定化 |  |  | ダイハツ | 室井 髙城
M-91 | 触媒 | 自動車排ガス処理 |  |  | Ptアンカー触媒 | CO, HC, NOx → CO2, H2O, N2 | 自動車三元触媒 | Ptシンタリング | [5 empty] | 仕切り材によるPtの孤立化 |  |  | Nissan Press Release, 2007.7.27 特開2008-279428, 特開2008-284534日産自動車 | 室井 髙城
M-92 | 触媒 | 自動車排ガス処理 |  |  | PM/ZrO2-CeO2/ハニカム | CO, HC, NOx → CO2, H2O, N2 | 自動車三元触媒 | シンタリング | [5 empty] | PMの孤立化 |  |  | 特開 2004-223403マツダ | 室井 髙城
M-93 | [17 empty] | 室井 髙城
M-94 | 触媒 | 酸化 | 水素 | 水 | Pd 0.1 μ / Pt wire | H2 + 1/2 O2 → H2O | 燃料電池車 水素ディテクター | シロキサンの付着 | [7 empty] | シロキサン: 燃料電池車 Si系シール材, パッキング材から生成 | 特開2012-37413 エフアイエス | 室井 髙城
M-95 | 触媒 | 酸化 | 水素 | 水 | 水素センサ | H2 + 1/2 O2 → H2O | 燃料電池車 水素ディテクター | シロキサンの付着 | [5 empty] | SiO2の吸着材設置(シロキサン対策) |  | シロキサン: 燃料電池車 Si系シール材, パッキング材から生成 | 特開2013-32987 日立オートモティブシステムズ, 本田技研工業 | 室井 髙城
M-96 | 運転方法 | アンモキシディーション | シクロヘキサノン, NH3, H2O2 | シクロヘキサノンオキシム | チタノシリケート |  | シクロヘキサノンオキシムの合成 | 不明 | 85℃ | 0.25 MPa | 滞留時間 72 min |  |  | 劣化触媒と混合使用 |  |  | 特開2004-307418 住友化学 | 室井 髙城
M-97 | 担体 | 水蒸気改質 | メタン | CO. H2 | 7.6%Ni/6%CaO-α-Al2O3 (ISOP 触媒) | CH4 + H2O → CO + 3 H2 | 合成ガスの製造製造 | カーボン析出 | 550～750℃ | 2.1 MPa | S/C=3 |  |  | バイモダル触媒により高活性としカーボン生成抑制 |  |  | 特開平9-299798 東洋エンジニアリング沼口徹, 庄司一夫, 触媒, Vol.42, No.2 63(2000) | 室井 髙城
M-98 | 触媒 | 水蒸気改質 | メタン | CO. H2 | 6.8%NiC/α-Al2O3 | CH4 + H2O → CO + 3 H2 | 合成ガスの製造製造 | カーボン析出 | 600℃ |  | 10bar, S/C=3 |  |  | NiC/Al2O3によりカーボン析出抑制 |  |  | 特開2000-079340 特許3135539 東洋エンジニアリング | 室井 髙城
M-99 | 触媒 | 水蒸気改質 | メタン | CO. H2 | Ru/α-Al2O3 | CH4 + H2O → CO + 3 H2 | 合成ガスの製造製造 | カーボン析出 | 650℃ |  |  |  |  | Ru/α-Al2O3によりカーボン析出防止 |  |  | 特公平6-83787 東洋エンジニアリング | 室井 髙城
M-100 | 再生 | ドライリフォーミング | メタン, CO2 | H2, CO | Ni/Mg-Al-MnOx | CH4 + CO2 → 2 CO + 2 H2 | 合成ガスの製造 | カーボン析出 | 750℃ | 0.1MPa | SV=60,000 h-1 |  | 気相, 固定層 | CO2による再生 |  |  | 特開2014-217793 A 2014.11.20 三菱化学 | 室井 髙城
M-101 | 触媒 | 脱水素 | メチルシクロヘキサン | メチルシクロヘキサン | Pt/CeO2-γ-Al2O3 |  |  | カーボン析出 | [5 empty] | CeO添加によりPtの分散維持 |  | PtはCeとの界面において相互作用を有し, メチルシクロヘキサンの脱水素条件でも分散状態を維持していると考えられる。 | 壱岐英, 第115回触媒討論会「特別シンポジウム」講演予稿集, 触媒学会, p 9, H27,3月24日, JX日鉱日石エネルギー | 室井 髙城
M-102 | 触媒 | 水蒸気改質 | メタン | H2, CO | Ru/α-Al2O3 | CH4 + H2O → CO + 3 H2 | 合成ガスの製造 | 触媒の破壊 | 650℃ |  |  |  | 固定層 | α-Al2O3 にCaOを加えることにより強度大 |  |  | 特開2000-079340 特許3135539 東洋エンジニアリング | 室井 髙城
M-103 | 触媒 | 部分酸化 | メタン | H2, CO | Rh/MgO-CeO2-ZrO2/Al2O3フォーム | CH4 + 1/2 O2 → CO + 2 H2 | 合成ガスの製造 | シンタリング | 900℃ | 0.1MPa |  | GHSV=400,000 h-1 | 固定層 | CeO添加によりRhの分散維持 |  |  | 特開2005-199264A 千代田化工 | 室井 髙城
M-104 | 触媒 | 脱水素 | エチルベンゼン | スチレン | Fe-K-Cr-Al2O3 | K2CO3 + 3 C ⇄ 2K + 3 CO2K + H2O ⇄ 2 KOH + H2CO + H2O ⇄ CO2 + H22 KOH + CO2 ⇄ K2CO3 + H2O | スチレンの製造 | カーボン析出 | 550～650℃ | 減圧下 | 水蒸気存在下 |  | 固定層 |  |  |  | 室井高城, 工業触媒の劣化対策と再生, 活用ノウハウ, サイエンス&テクノロジー, 120, 2008 | 室井 髙城
M-105 | 運転方法 | 酸化二量化 | メタン | エチレン | バクテリア殻を形状に利用したナノワイヤー触媒(20%Mg5%NaLa2O3) | 2 CH4+ O2→CH2=CH2 + 2 H2O | エチレンの製造 (最終目的は液体燃料の合成) | [5 empty] | 固定層 | 反応層を多段とし, 熱交で冷却, 原料メタンは各反応層に分割導入 |  |  | US2012/0041246A1 Siluria | 室井 髙城
M-106 | 前処理 | 酸化エステル化 | エチレングリコール | グリコール酸メチル | 4.85wt%Au/TiO2/SiO2 | HO-CH2CH2-OH + CH3OH + 1/2 O2 → HO-CH2COOCH3 + H2O | グリコール酸メチルの合成 | Feによる劣化 | 110℃ |  | EG/MeOH=4/1, 平均滞留時間8hr |  | 懸濁層, 連続層 | 反応器材質 |  |  | 特開2007-302629日本触媒 | 室井 髙城
M-107 | 触媒 | 接触分解 | ナフサ | エチレン, プロピレン, 芳香族 | ZSM-5 | Naphtha → 軽質オレフィン, 芳香族 | ナフサの分解 | カーボンの析出 | [5 empty] | 修飾ZSM-5による連続再生 | Advanced Catalytic Olefins (ACO) プロセス |  | Curtis N. S.C. Kang, S. Choi, S.H. Oh Y.K Park, Spring National Meeting - Houston, Texas,KBR Internal (2007) | 室井 髙城
M-108 | 再生 | 水素化 | オレフィン, アセチレン類 | パラフィン | Pd/Al2O3, Pt/Al2O3, Ni/Al2O3 | C2～C6’ + 1/2 H2 → C2～C6 | オレフィンの水素化精製, パラフィンの水素化精製 | グリーンオイル, S, Clの吸着 | 40～90℃ | 0.1～5.0MPa | GHSV=5,000 h-1WHSV=0.5-10 h-1 |  | 気相, 液相, 固定層 | HHS ( Hot Hydrogen Stripping)による再生 |  |  |  | 室井 髙城
M-109 | 触媒 | 酸化 | HCl | Cl2 | Ru/TiO2 | HCl + 1/2O2 → Cl2 + H2O | 塩素回収 | 担体の溶出 |  |  |  |  | 気相, 液相, 固定層 |  |  |  |  | 室井 髙城
M-110 | 再生 | 水素化脱硫 |  |  | CoMo/Al2O3 | C + 1/2 O2 → CO2 MSx + O2 → MOx + SOx | 脱硫触媒のオフサイト再生 | カーボン析出 | [5 empty] | 表面付着カーボンの焙焼除去 | ユーロキャット(新居浜)ロータリーキルンによる焙焼ラサ工業(宮古工場)トンネル炉(ベルトコンベア)式焙焼装置 |  | 河原博和, PETROTECH, Vol22, No5, 419 | 室井 髙城
M-111 | 触媒 | 自動車触媒 | 煤 | CO2 | AgPdPt/CeO2 ZrO2La2O3Nd2O5 | C + O2 → CO2 | 煤の燃焼 | Agのシンタリング | 800～1,000℃ | 0.1 MPa |  | CH4/O2=5.5 | 固定層 | AgPd合金化による耐熱性向上 |  |  | NEDO, H23年度中間年報 希少金属代替材料開発プロジェクト特開2011-11195 三井金属鉱業 | 室井 髙城
M-112 | 再生 | 脱水素環化 | メタン | C6H6, H2 | MoZn/H-ZSM-5 | CH4 → C6H6 + H2 | ベンゼンの製造. 水素製造 | カーボン析出 | 820℃ | 0.15 Mpa |  |  | 固定層 | COを添加することにより再生までのインターバルを長くした。 |  |  | 山本陽ほか, 明電時報, 325 (4) 1 (2009) | 室井 髙城
M-113 | 再生 | 分解 | オゾン | O2 | MnO2 | 2 O3 → 3 O2 | 滅菌オゾン分解 | 触媒の酸化 |  |  |  |  | 固定層 | オゾン分解触媒250℃熱風再生 | オゾンとの接触によりその表面が高級酸化物化されて触媒活性が低下。 |  | 特開2002-1131三菱重工 | 室井 髙城
M-114 | 再生 | 酸化 | CO, H2 | CO2, H2O | ホプカライト触媒 Carulite（登録商標）Mn46-49wt%, Cu24-29%,他微量 K, Na, Ca | H2, CO + O2 → H2O, CO2 (吸着) | 半導体製造雰囲気ガス高純度N2の製造 | 吸着飽和 | 25℃ | 0.1MPa | CT >1.5 sec. |  | 固定層 | 200℃空気で再生 | 200℃での熱再生が水素と一酸化炭素能を回復 |  | 特開2016-117065 エアプロダクツ | 室井 髙城
M-115 | 再生 | 水素化 | グルコース | ソルビトール |  | グルコース + H2 → ソルビット | ソルビットの連続製造 | 可溶性酸化物の付着 | 120℃ | 5.0MPa | WHSV= 0.5 h-1 |  | トリクルベッド | Hot Waterでの洗浄再生 | 懸濁層では5%Ru/カーボン粉末が用いられている。触媒は都度温水洗浄され, Total 100回以上再利用されている。 |  |  | 室井 髙城
M-116 | 運転方法 | 転位, 脱水 | 3,3-ジメチル-2-ブタノン(ピナコリン) | 2,3-ジメチル-1,3-ブタジエン | 2.5%Co3O4/Al2O3 | → | 2,3-ジメチル-1,3-ブタジエン(香料原料の製造) | [5 empty] | 気相, 固定層 | 水素雰囲気でカーボン生成の抑制 |  |  | 特開2012-152679 千葉大 佐藤智司 | 室井 髙城
M-117 | 触媒 | 脱水縮合 | エタノール | プロピレン | H-ZSM-5(35-40) | 3C2H5OH → 2CH3CH=CH2 + 3H2O | エタノールからプロピレン | カーボン析出 | 400℃ | 常圧 |  | EtOH濃度 20% | 気相, 固定層 | 微結晶化によるカーボン析出の抑制 |  |  | 高光, 吉田, 山本, 小川, TOSOH Research & Technology Review Vo. 56, 2012 | 室井 髙城
M-118 | 触媒 | メタノール合成 | 二酸化炭素 | メタノール | In2O3/ZrO2 | CO2 + 3H2 → CH3OH + H2O | 二酸化炭素によるメタノール合成 | シンタリング |  | 5.0MPa |  | H2/CO2=4/1 | 気相, 固定層 | In2O3による耐熱性向上 |  |  | Angew.Chem. Int. Ed. 2016,55,6261-6265 | 室井 髙城
M-119 | 運転方法 | 水素化分解 | アジピン酸ジメチル | 1,6-ヘキサンジオール | CuZnOx | CH3OO(CH2)4COOCH3 + 4 H2 → HO(CH2)6OH + 2CH3OH |  | Cuの凝集 | 230℃ | 9 MPa |  | 3h | 液層, 懸濁層 | アジピン酸の微量添加によるCuの凝集抑制 |  |  | 特開2006-232689宇部興産 | 室井 髙城
M-120 | 再生 | 共二量化 | エチレン, プロピレン | 3-メチルペンテン-1 | Na/KF-KCO3/グラファイト | CH2=CH2 + CH3CH=CH2 → CH3CH2(CH3)CH=CH2 | 3-メチルペンテンの製造 | カーボン析出 | 85℃ | 9.3kg/cm2G | LHSV 4.3h-1 |  | 固定層 | 190℃H2 Stripping |  |  | 特開平9-94460 宇部興産 | 室井 髙城
M-121 | 再生 | 自動車触媒 | NO | N2 | Rh/ZrO2 | HC + H2O → CO + H2 | Sにより劣化したNOx吸蔵材の再生 | 硫化物の生成 | 700-900K |  |  |  | 固定床 ハニカム | 還元雰囲気下水蒸気改質反応による水素による再生 |  |  | もうクルマは空気を汚さない, 化学工業日報社 | 室井 髙城
M-122 | 触媒 | 接触分解 | n-ヘキサン | C2, C3, C4オレフィンP-ZSM-5 |  | 接触分解 | カーボン析出 |  | 650℃ |  | WHSV=11h-1(ヘキサン) | W/F=8.0/g・cat/mol-hexane | 固定層 | Pの添加による安定化 |  |  | 山口有朋, et. al.第41回石油・石油化学討論会, 2A17,2011 | 室井 髙城
M-123 | 再生 | 酸化 | エチレン | CO2, H2O | Pt/MCM-41 | CH2=CH2 + O2 → 2HCHO + O2 → CO + H2OCO + 1/2O2 → CO2 | 冷蔵庫, 野菜の鮮度保持 | 水分の吸着 | 4℃ |  |  |  | 固定層 | 200℃, H2還元による再生 |  |  | C.Jiang, K. Hara, A. Fukuoka, Angew. Chem. Int. Ed., 2013, 52, 6265-6268 | 室井 髙城
M-124 | 触媒 | 脱水二量化 | メタノール | DME | SiO2-MgO-Al2O3 |  | DME合成 | BET表面積低下, カーボン析出 | 290℃ | 1MPaG | SV=2,000h-1 |  | 固定層 | Al2O3にSiO2の他MgO添加によりカーボン析出抑制 |  |  | 特開2010-142778住友化学 | 室井 髙城
M-125 | 触媒 | 水素化 | グルコース | ソルビトール | Ru/TiO2 | グルコース + H2 → ソルビット | ソルビットの連続製造 | 担体の溶出 | 130-150℃ | 5 MPa |  |  | 固定層 | 担体にTiO2を用いることによる担体の溶出防止 |  |  | USP 4,380,680 UOP | 室井 髙城
M-126 | 前処理 | 水蒸気改質 | メタン | CO, H2 | CuZnOx(S吸着剤) |  | 燃料電池, 都市ガスの精製 | 硫黄被毒 | 200℃ | 0.02kg/cm2・G | GHSV=1000 h-1 | 150 L/h, H2 1.5L/h | 固定層 | CuZnOxによりSを0.1ppbに除去 |  |  | 特開2001-200278大阪ガス | 室井 髙城
M-127 | 前処理 | 水蒸気改質 | メタン | CO, H2 | Ag/(Na)Y-Zeolite (吸着剤) |  | 燃料電池, 都市ガスの精製 | 硫黄被毒 | 25℃, 室温 |  |  |  | 固定層 | Ag(Na)-YによるSの吸着除去 | Ag(Na)-Yゼオライト上でのTBMの反応Ag+O2- + C4H9SH → AgSH + H+O2- + C4H8 |  |  | 室井 髙城
M-128 | 前処理 | 接触熱分解 | バイオマス, Wood | 芳香族 | ZSM-5 | Catalytic fast pyrolysis (CFP) | バイオマスから芳香族の製造 | 無機物の付着 |  |  |  |  | 流動層 | 原料バイオマス水洗浄による無機物除去 |  |  | US 2017-0002270A1 Anellotech | 室井 髙城
M-129 | 触媒 | 酸化 | 水素 | H2O | Pd/Al2O3 (撥水触媒) | H2 + 1/2 O2 → H2 O | 密閉式鉛電池防爆 | 生成水の付着 | 常温 | 常圧 |  |  | 固定層 | 撥水剤をコーティングすることによる水滴付着防止 | 更に時間と共にAg2Sに変化し変色すると推定H2/CO/H2=6/3/1, 脱硫後S<1ppbH2S=0.1ppm |  | 里川重夫成蹊大理工学研究報告, Vol43, No.2 (2006) p11-14 特開2002-66313東京ガス | 室井 髙城
M-130 | 前処理 | COの水素化 | CO, H2 | C2H5OH | 3%Rh-Mn-Li-Ti/SiO2, Rh/Mn/Li/Ti=0.461/0.346/0.127/0.066(mol比) | 4H2 + 2CO → CH3CH2OH + H2O7H2 + 4CO → C2H5OH + CH3CHO + 2H2O | エタノールの合成 | S被毒 | 280℃ | 0.9MPa | SV=9,000h-1 |  | 固定層 | CuZnOxによるS除去 |  |  |  | 室井 髙城
M-131 | 再生 | 脱水素 | プロパン | プロピレン | 19%Cr2O3/Al2O3, HGM : 115CuO,0.5%MnO2/18%CaO(45%) | C3H8 → CH3CH2=CH2 + H2 | プロピレンの製造 | カーボン析出 | 520～680℃ | 0.1～0.7 bar |  | Propane Conv. 48-53% | 固定層切り替え | HGM(Heat Generation Material)層による再 |  |  | US 2015/0259265 A1 Clariant | 室井 髙城
M-132 | 触媒 | 水素化 | ベンゼン | シクロヘキサン | Rh@Silicate | C6H6 + 3H2 → C6H12 | シクロヘキサンの製造 | 4,6-ジメチルジベンゾチオフェン |  | 80℃ | 1MPa | 4h | 懸濁層 | ゼオライト内部のRhは被毒物質が侵入せず耐毒性がある |  |  |  | 室井 髙城
M-133 | 運転方法 | 水素化 | スクワレン | スクワラン | Pd/ポリジメチルシラン-γ-Al2O3 |  | スクワレンの水素化 | 副反応生成物 | 80℃ |  |  |  | フローリアクター | フローリアクター, 触媒にPd/ポリジメチルシラン-γ-Al2O3 |  |  | 特開2013-31806 小林修, 日揮触媒化成, 日本曹達 | 室井 髙城
M-134 | 触媒 | 燃料電池 | H2 | H2O | Pt-Ru/C | 2H2 + O2 → 2H2O | PEFC | COの吸着 | [5 empty] | RuによりPtのCO被毒を解消 |  | Pt-Ru使用Ru : 水を分解し表面のOHがCOを酸化H2O → Ru-OHad + H+ + ePt-COad + Ru-OHad → Pt + Ru + CO2 + H+ + e Pt-COad + Ru-OHad → Pt + Ru + CO2 + H+ + e |  | 室井 髙城
M-135 | 触媒 | 水素化分解 | 蓚酸ジメチル | エチレングリコール, メタノール | Cu-B/SiO2 | (COOCH3)2 + 2H2 → (CH2OH)2 + 2 CH3OH | MEGの製造 | Cuのシンタリング | 190℃ | H2=3.0 Mpa | LHSV(DMO)=0.75 h-1 | H2/DMO = 80 | 固定層 | Bを添加することによるCuシンタリングの抑制 |  |  | Haiqiang Lin, Zhe He, Ping He, Youzhu Yuan, TOCAT-5, O-C04 (2010) | 室井 髙城
M-136 | 運転方法 | オキシクロリネーション | CH2=CH2, Cl2 | CH2=CHCl | CuCl2/Al2O3 | C2H4 + Cl2 → C2H4Cl2C2H4Cl2 → C2H3Cl + HCl C2H4 + 2HCl + 1/2O2 → C2H4Cl2 + H2O | 塩ビの合成 | 担体の熱変化とCuClの昇華 |  |  |  |  | 気相, 固定層 |  |  |  | 大橋知一,他, TOSOH Research & Technology Review Vol.62 (2018) | 室井 髙城
M-137 | 担体 | 酸化 | HCl | Cl2 | Ru/TiO2 | HCl + 1/2O2 → Cl2 + H2O | 塩素回収 | 担体の溶出 |  |  |  |  | 気相, 固定層 | 担体にTiO2を用いる。 |  |  | 住友化学 | 室井 髙城
M-138 | 触媒 | ドライリフォーミング | CH4, CO2 | CO, H2 | Ru/MgO | CH4 + CO2 → 2CO + 2H2 | 合成ガスの製造 | カーボン析出 |  |  |  |  | 固定層 | 担体にMgOを用いることによりカーボンの生成が抑制される |  |  | WO 98/46523千代田化工 | 室井 髙城
M-139 | 前処理 | 重合 | プロピレン | 高純度プロピレン | Pb/Al2O3 |  | プロピレンの精製 | 重合触媒の劣化 |  |  |  |  | 固定層 | Pb/Al2O3による触媒毒の吸着除去 |  |  | 佐野庸治, TOSOH Research & Technology Review, Vol.62 (2018) WO2015005369A1 | 室井 髙城
M-140 | 触媒 | 自動車排ガス処理 | NO, NH3 | N2 | Cu/ P修飾CHA | NOの選択還元 | [11 empty] | 室井 髙城
M-141 | 触媒 | 酸化 | HCl | Cl2 | 3.8%RuO2-1.7%SiO2/TiO2 | 2HCl + 1/2O2 → Cl2 + H2O | 塩素回収 | シンタリング | 380℃ |  |  |  | 固定層 | SiO2でRuO2のシンタリングを抑制 |  |  | 特開2002-292279, 住友化学2010-Ⅱ | 室井 髙城
M-142 | 運転方法 | 水素化 | グリコールアルデヒド | エチレングリコール | 10%Cu/C | OHCH2CHO + H2 → OHCH2CH2OH | バイオMEGの製造 | HCHOによる被毒(液相) | 230℃ |  |  |  | 固定層 | 気相にすることによりHCHOの被毒抑制 |  |  | WO2016/001136A1 Topsoe | 室井 髙城
M-143 | 運転方法 | アルキレーション | ブテン, ブタン | オクタン | イオン性液体 | イソブテン + イソブタン → アルキレートガソリン | B酸劣化による有機物の生成 |  | 25℃ | 0.5MPa |  | C4/C4'=20/1 |  | HCl添加によりB酸劣化防止 |  |  | US 2012/0283500 A1 Zhichang Liu | 室井 髙城
M-144 | 運転方法 | アルキレーション | ブテン, ブタン | オクタン | イオン性液体 | イソブテン + イソブタン → アルキレートガソリン | アルキレートガソリンの製造 | 重合物の付着 | 35～45℃ | 3.4 MPa |  |  |  | IL劣化触媒をヘキサン洗浄により再生 | オレフィン/パラフィン=1/10, 触媒量3-6vol% | UOP ISOALKYL process | US 2013/0303358A1 Chevron | 室井 髙城
M-145 | 再生 |  |  | エチレンイミン | [12 empty] | 常木英昭, 触媒劣化, シーエムシー出版, 205 (2018) | 室井 髙城
M-146 | 運転方法 |  | メタン |  | Rh-Ni/Al2O3 | [11 empty] | 大阪ガス | 室井 髙城
M-147 | 運転方法 | メタセシス | エチレン, 2-ブテン | プロピレン |  | 3 CH2=CH2 → 2 CH3CH=CH2
M-148 | 運転方法 | 脱水素 | プロパン | プロピレン | Pt-Sn/Al2O3 | CH3CH2CH3 → CH3CH=CH2 + H2